## 钢结构
钢结构主要材料技术标准及品牌要求
序号 | 材料、设备名称 | 指定品牌 | 备选品牌或厂家（或相当于） | 报价要求
1 | 屋面板外板 | 上海宝钢板：厚度0.60mm，强度S350GD，基板双面热镀铝锌镁-AM150，其中镀铝锌镁组成：53%铝+43%锌+2%镁+1.5%硅及其他微量元素；镀铝锌镁本色光板 | — | 需体现独立报价，总报价中列入推荐品牌价格。
2 | 墙面板外板 | 宝钢氟碳自洁板： 宝钢氟碳板自洁PVDF+HPC技术参数：基板采用含镀层厚度：0.53mmTCT（即0.5mmBMT冷轧），宽度1000mm，屈服强度牌号-G300，基板双面热镀铝锌镁-AZM150，其中镀铝锌镁组成：53%铝+43%锌+2%镁+1.5%硅及其他微量元素；烤漆涂层采用：特殊纳米强化聚酯涂层且添加天然无机陶瓷颜料，油漆供应商：阿克苏诺贝尔，其中正反面漆膜厚：正面5um聚酯底漆+20um特殊纳米强化聚酯，背面5um聚酯底漆+5umPE聚酯背漆； | — | 需体现独立报价，总报价中列入推荐品牌价格。
3 | 墙面板里板 | 宝钢PE板，厚度0.45/0.50mm | — | 需体现独立报价，总报价中列入推荐品牌价格。
4 | 保温棉 | 1)欧文斯科宁（16K75mm玻璃棉复合W38 贴面，水汽渗透率≤1.15 N.g/N.s，纵向抗拉强度:10.5 kN/m，横向抗拉强 度:9.6 kN/m，水洗前后氧指数≥28%（测试方法见 JC/T 2028-2018)） 2)炀和（16K75mm玻璃棉复合W38 贴面） | — | 需体现独立报价，总报价中列入推荐品牌价格。
5 | 采光板 | 江苏艾珀耐特（釆用1.5mm厚FRP采光板。抗紫外线99%，表面贴履20微米美国杜邦301薄膜，玻纤含量不低于25%.浓度5%的盐酸及硫酸浸泡48小时无变化，透光率：70%以上，质保二十年） | — | —
6 | 玻镁防火板 | — | 推荐 | —
7 | 耐候密封胶、结构胶 | — | 道康宁、杭州之江、安泰 | —
8 | 高强度螺栓 | — | 杭州华凌、上海申光、上海金马 | —
9 | 钢结构底漆、中漆、面漆 | — | 杭州五星、美涂士、大桥 | —
备注：不在以上清单中的材料的品牌需向发包人申请，经发包人审批后，方可定义品牌